## Parâmetros
Composição do metal de base | [10 empty] | O que indica?
C | Mn | Si | P | S | Cr | Ni | Mo | Carbono Equivalente Handbook | CE = | 0.5595333 | Temperabilidade do material e susceptibilidade de trinca a frio
0.068 | 1.46 | 0.26 | 0.008 | 0.007 | 0.05 | 0.96 | 0.25 | CE = C + Mn/6 + (Cr+Mo+V+Si)/5 + (Ni+Cu)/15 |  |  | Alto risco de trincamento
Cu | V | Nb | B | Ti | Sb | Sn | As
1.08 | 0.001 |  |  | 0.039 |  |  |  | Parâmetro PCM | PCM = | 0.2389333 | Temperabilidade do material e susceptibilidade de trinca a frio para materiais de baixo carbono (C<0,11%)
[8 empty] | Pcm = C + Si/30 + (Mn+Cu+Cr)/20 + Ni/60 + Mo/15 + V/10 + 5B |  |  | Alto risco de trincamento
Composição do metal de solda
C | Mn | Si | P | S | Cr | Ni | Mo | Carbono Equivalente N133REV N | CE = | 0.5075333 | Temperabilidade do material e susceptibilidade de trinca a frio
[8 empty] | CEIIW = C + Mn/6 + (Cr+Mo+V)/5 + (Ni+Cu)/15 |  |  | Pré aquecimento mínimo de 102°C
Cu | V | Nb | B | Ti | Sb | Sn | As
[8 empty] | Carbono Equivalente N1678 REV E | CE = | 0.5075333 | Temperabilidade do material e susceptibilidade de trinca a frio
[8 empty] | CE = C + Mn/6 + (Cr+Mo+V)/5 + (Cu+Ni)/15 |  |  | Alto risco de trincamento
[8 empty] | Parâmetro PSR | Psr = | -0.165 | Susceptibilidade a trinca de reaquecimento
[8 empty] | Psr = Cr + Cu + 2Mo + 10V + 7Nb + 5Ti - 2 |  |  | Baixo risco de trincamento
[8 empty] | Parâmetro Delta G | DeltaG = | -1.1159 | Susceptibilidade a trinca de reaquecimento
[8 empty] | DeltaG = Cr + 3,3Mo + 9,1V - 2 |  |  | Baixo risco de trincamento
[8 empty] | Parâmetro Fator J | J = | 137.6 | Parâmetro de susceptibilidade a fragilização ao revenido do metal de base (API RP 934)
[8 empty] | J = (Si + Mn) x (P + Sn) x 10000 |  |  | Há risco de trincamento
[8 empty] | Parâmetro UCS | UCS = | 0 | Susceptibilidade a trinca a quente
UCS = 230C + 190S + 75P + 45Nb - 12,3Si - 5,4Mn
[8 empty] | Parâmetro de Bruscato | X = | 0 | Avalia susceptibilidade a fragilização ao revenido para o metal de solda
X = (10P + 5Sb + 4Sn +As) / 100
Note on O10: conforme ASM Handbook vol 6

## Carbono Equivalente Handbook (hidden)
CE = C + Mn/6 + (Cr+Mo+V+Si)/5 + (Ni+Cu)/15
Entre com a composição química
C | Mn | Cr | Ni | Mo | Si | Cu | V
0.068 | 1.46 | 0.05 | 0.96 | 0.25 | 0.26 | 1.08 | 0
|  | CE= | 0.5593333

## UCS (hidden)
TRINCA À QUENTE
UCS = 230C + 190S + 75P + 45Nb - 12,3Si - 5,4Mn
Entre com a composição química do metal de solda
C | Mn | Cr | Ni | Mo | Cu | V | P | S | Nb | Si
0.08 | 0.39 | 2 | 0.05 | 0.9 | 0 | 0.001 | 0.006 | 0.014 | 0 | 0.2
|  | UCS= | 16.944
|  |  | UCS significa units of crack susceptibility | [8 empty] | d/w entre 0,5 e 0,8 para evitar trinca à quente
d = profundidade do passe
|  |  | UCS até 10 baixíssimo risco de trinca à quente | [8 empty] | w = largura do passe
|  |  | UCS acima de 30 o risco é grande de trinca à quente | [8 empty] | muito usado para SAW
UCS entre 10 e e 30 há risco moderado
para aço inox Creq / Nieq >1,5 não ocorre trinca à quente

## Pcm (hidden)
TRINCA A FRIO
Pcm = C + Si/30 + (Mn+Cu+Cr)/20 + Ni/60 + Mo/15 + V/10 + 5B
Entre com a composição química
C | Si | Mn | Cu | Cr | Ni | Mo | V | B
0.068 | 0.26 | 1.46 | 1.08 | 0.05 | 0.96 | 0.25 | 0 | 0
|  | Pcm= | 0.2388333
usado quando o teor de carbono não é superior a 0,11% (ver AWS D1.1), sendo que há literatura que diz até 0,12%
Ito-Bessyo (pcm)
pcm menor ou igual a 0,20% o risco de trincamento é pequeno ou quase nulo (há literatura que limita a 0,18%)

## Carbono Equivalente N133REV N (hidden)
CEIIW = C + Mn/6 + (Cr+Mo+V)/5 + (Ni+Cu)/15
Entre com a composição química
C | Mn | Cr | Ni | Mo | Cu | V
0.008 | 0.39 | 2 | 0.005 | 0.9 | 0 | 0.001
|  | CE= | 0.6535333
|  |  | Pré aquecimento min. |  | 130.7067 | ºC
Note on E21: T = 200xCeq obtido do metals vol 6

## Carbono Equivalente N2163REVC (hidden)
CE = C + Mn/6 + (Cr+Ni+Mo)/5 + (Ni+Cu)/15
Entre com a composição química
C | Mn | Cr | Ni | Mo | Cu
|  | CE= | 0

## Carbono Equivalente N1678REVe (hidden)
CE = C + Mn/6 + (Cr+Mo+V)/5 + (Cu+Ni)/15
Entre com a composição química
C | Mn | Cr | Ni | Mo | Cu | V
|  | CE= | 0

## Psr e DeltaG (hidden)
Parâmetro de susceptibilidade de trinca de reaquecimento
| Psr = Cr + Cu + 2Mo + 10V + 7Nb + 5Ti - 2 | [5 empty] | DeltaG = Cr + 3,3Mo + 9,1V - 2
Entre com a composição química do metal de base | [5 empty] | Entre com a composição química do metal de base
Cr | Cu | Mo | V | Nb | Ti | Cr | Mo | V
2 | 0 | 0.9 | 0.001 | 0 |  | 2 | 0.9 | 0.001
|  | Psr= | 1.81 |  |  |  |  | DeltaG= | 2.9791
Ito criou o parâmetro PSR e Nakamura o parâmetro deltaG. Quando os valores são inferiores a zero não há risco de trincamento por reaquecimento, ou seja, valores iguais ou superioresa zero há o risco
Trinca de reaquecimento causada pelo endurecimento do núcleo do grão e a concentração de deformação nos contornos mais grosseiros com a presença e elementos segregantes como Sn, P, Sb, As

## Bruscato (hidden)
Parâmetro de susceptibilidade a fragilização do metal de solda (Fator de Bruscato) - menor ou igual a 15 ppm (0,0015 %) não susceptível
X = (10P + 5Sb + 4Sn +As) / 100
Entre com a composição química do metal de solda
P | Sb | Sn | As
|  | X= | 0

## Fator J (hidden)
Parâmetro de susceptibilidade a fragilização ao revenido do metal de base (API RP 934) - menor ou igual a 100 não susceptível
J = (Si + Mn) x (P + Sn) x 10000
Entre com a composição química do metal de base
Si | Mn | P | Sn
0.2 | 0.39 | 0.006 | 0
|  | J= | 35.4